## Tabelle1
Berechnungsblatt Dosierung Salzsäure (Luftregeneriertes CuCl-Ätzen
Gelb = Eingabefelder, Grau=Ergebnisse

35	0,000035	µm	Kupferdicke			Dichte Cu	8920	[kg / m^3]
160	0,16	mm	Länge			molare Masse Cu	64,546	g / mol
100	0,1	mm	Breite			Molariät der Salzsäure	7,5	Mol / l
50%			Kupferdeckung Lage 1			Dichte der Salzsäure	1,12	g/cm³
50%			Kupferdeckung Lage 2

560,00	5,60E-007		Volumen Cu		% HCl	g HCl/l	Molarität mol/l	Dichte (g/cm³)
5,00		g	Menge Kupfer		10,5	110	3,06	1,050
0,08		mol	Menge Kupfer Mol		15,5	166	4,61	1,075
					20,4	224	6,22	1,110
Ätzformel		CuCl2 + Cu → 2 CuCl			22,3	248	6,89	1,110
Regenerationsformel		2HCl + 2CuCl + O → 2CuCl2 + H20			24,3	272	7,56	1,120
					26,2	296	8,22	1,130
0,15		mol	Bedarf Hcl (mol)		28,2	321	8,92	1,140
20,64		ml	HCl		30,1	347	9,64	1,150
					32,1	372	10,23	1,160
					34,2	400	11,11	1,170
					36,2	428	11,89	1,180
Dichterechner		(um Abzuschätzen wie sich die Dichte beim Verdünnen mit / HCl oder H2O verhält)			38,3	456	12,67	1,190
Volumen alt		1,0	l		40,4	485	13,47	1,200
Dichte alt		1,340	g/cm³	z.B gemessene Dichte	Quelle Wikipedia
Volumen HCL		750	ml	Zugabemenge der Hcl(-Lösung)
Volumen H2O		0	ml	Zugabemenge an Wasser
Menge HCl		205,1	g
Wasser aus HCl		634,9	g	Wasser das in der HCl enthalten war
Volumen neu		1,75	l
Dichte neu		1,246	g/cm³	zu erwartende Dichte

Konzentrationsrechner Säure
Volumen der Ätze		1,0	l
Ist-Konzentration HCl		1,0	Mol/l
Soll-Konzentration HCl		1,5	Mol/l
Menge HCL		0,08	l	Menge an HCl um Ziel-Konzentration zu erreichen / (Molarität der HCl in Zelle H6)