## Tabelle1
Abhängigkeit der Induktivität von der Position der Spule |  |  |  | Berechnung der Induktivität für fo = 77,5 kHz
auf dem Ferritkern |  |  |  | bei bekanntem C von 6,599 nF
Messung von L mittels RLC 9000 M (von ELV 1993) |  | A [mm] | L [µH] | Messung von C mittels FLUKE 189
|  | -6 | 162.9
Ferrit-Kern: L=50 D=8 |  | -4 | 242.6 | Formel für einen LC-Schwingkreis: | fo [Hz] | 77500
Spule: L=12.5 d=8 (innen) D=9 (aussen) |  | -2 | 340.6 | fo = 1 / 2 * Pi * ( L * C ) ^ -2 | L [H] | ?
Wicklungen: Kupfer-Lack-Draht (VERO-Fädeltechnik) |  | 0 | 429 |  | C [F] | 6.599e-09
2x55 Windungen D = 0.15 mm (0.20 mm mit Lack) |  | 2 | 502.7
|  | 4 | 557.6 | Formel umgestellt nach L: | L [H] | 0.0006733924
|  | 6 | 600.1 | L = ( 1 / 2 * Pi * fo ) ^ 2 / C | L [µH] | 673.3924
|  | 8 | 633.5
|  | 10 | 659.5 | Formel der Trendlinie (s. Diagramm):
|  | 12 | 678.6 | L = -0.0005A^4 + 0.0368A^3 - 1.6429A^2 +36.008A^1 + 431.1
|  | 14 | 694.5
|  | 16 | 702.6 | Durch Einsetzen verschiedener Werte in die Zelle P21
|  | 18 | 707.5 | lassen sich leicht die optimalen Werte für A [mm]
|  | 20 | 706.5 | ermitteln.
|  | 22 | 700.3 | Der Wert sollte nahe der Verschiebung A
|  | 24 | 688.8 | für L = 673.4 [µH] sein (Methode Trial and Error).
|  | 26 | 672.6
|  | 28 | 649.3 |  | A [mm] | 26.16
|  | 30 | 621 |  | L [µH] | 673.4047
|  | 32 | 581.2
|  | 34 | 537.6 | Zur Lösung von Polynomgleichungen gibt es online:
|  | 36 | 475.3 | http://www.matheretter.de/formeln/algebra/polynomgleichung/
|  | 38 | 396 | Genaue Werte für A sind danach 11.32 und 26.16 [mm]
| A | 40 | 298.2 | Die Konstante dabei ist -242.3 (431.1 - 673.4)
|  | 42 | 213.1 | weil die Gleichung den Wert 0 (Null) ergeben muß.