## Tabelle1
Abhängigkeit der Induktivität von der Position der Spule |  |  |  | Berechnung der Induktivität für fo = 77,5 kHz
auf dem Ferritkern |  |  |  | bei bekanntem C von 6,599 nF
Messung von L mittels RLC 9000 M (von ELV 1993) |  | A [mm] | L [µH] | Messung von C mittels FLUKE 189
|  | -6 | 162.9
Ferrit-Kern: L=50 D=8 |  | -4 | 242.6 | Formel für einen LC-Schwingkreis: | fo [Hz] | 77500
Spule: L=12.5 d=8 (innen) D=9 (aussen) |  | -2 | 340.6 | fo = 1 / 2 * Pi * ( L * C ) ^ 0.5 | L [H] | ?
Wicklungen: Kupfer-Lack-Draht (VERO-Fädeltechnik) |  | 0 | 429 |  | C [F] | 6.599e-09
2x55 Windungen D = 0.15 mm (0.20 mm mit Lack) |  | 2 | 502.7
|  | 4 | 557.6 | Formel umgestellt nach L: | L [H] | 0.0006733924
|  | 6 | 600.1 | L = ( 1 / 2 * Pi * fo ) ^ 2 / C | L [µH] | 673.3924
|  | 8 | 633.5
|  | 10 | 659.5 | Formel der Trendlinie (s. Diagramm):
|  | 12 | 678.6 | L = -0.0005A^4 + 0.0368A^3 - 1.6429A^2 +36.008A^1 + 431.1
|  | 14 | 694.5
|  | 16 | 702.6 | Durch Einsetzen verschiedener Werte in die Zelle P21
|  | 18 | 707.5 | lassen sich leicht die optimalen Werte für A [mm]
|  | 20 | 706.5 | ermitteln.
|  | 22 | 700.3 | Der Wert sollte nahe der Verschiebung A
|  | 24 | 688.8 | für L = 673.4 [µH] sein (Methode Trial and Error).
|  | 26 | 672.6
|  | 28 | 649.3 |  | A [mm] | 26.16
|  | 30 | 621 |  | L [µH] | 673.4047
|  | 32 | 581.2
|  | 34 | 537.6 | Zur Lösung von Polynomgleichungen gibt es online:
|  | 36 | 475.3 | http://www.matheretter.de/formeln/algebra/polynomgleichung/
|  | 38 | 396 | Genaue Werte für A sind danach 11.32 und 26.16 [mm]
| A | 40 | 298.2 | Die Konstante dabei ist -242.3 (431.1 - 673.4)
|  | 42 | 213.1 | weil die Gleichung den Wert 0 (Null) ergeben muß.

## Tabelle2
Abhängigkeit der Induktivität von der Position der Spule
auf dem Ferritkern
Messung von L mittels RLC 9000 M (von ELV 1993) |  | A [mm] | L [µH] | fo [kHz] | XL [Ohm] | Q = XL/R
|  | -6 | 162.9 | 153.5043 | 157.1164 | 74.46274
Ferrit-Kern: L=50 D=8 |  | -4 | 242.6 | 125.787 | 191.7372 | 90.8707
Spule: L=12.5 d=8 (innen) D=9 (aussen) |  | -2 | 340.6 | 106.1595 | 227.1869 | 107.6715
Wicklungen: Kupfer-Lack-Draht (VERO-Fädeltechnik) |  | 0 | 429 | 94.59157 | 254.9703 | 120.839
2x55 Windungen D = 0.15 mm (0.20 mm mit Lack) |  | 2 | 502.7 | 87.38293 | 276.004 | 130.8076
|  | 4 | 557.6 | 82.96973 | 290.6848 | 137.7653
|  | 6 | 600.1 | 79.97776 | 301.5593 | 142.9191
|  | 8 | 633.5 | 77.84088 | 309.8377 | 146.8425
|  | 10 | 659.5 | 76.29106 | 316.1319 | 149.8255
|  | 12 | 678.6 | 75.20975 | 320.677 | 151.9796
|  | 14 | 694.5 | 74.34383 | 324.4121 | 153.7498
|  | 16 | 702.6 | 73.91405 | 326.2984 | 154.6438
|  | 18 | 707.5 | 73.65765 | 327.4343 | 155.1821
|  | 20 | 706.5 | 73.70976 | 327.2028 | 155.0724
|  | 22 | 700.3 | 74.03533 | 325.7639 | 154.3905
|  | 24 | 688.8 | 74.65081 | 323.0781 | 153.1176
|  | 26 | 672.6 | 75.54446 | 319.2562 | 151.3063
|  | 28 | 649.3 | 76.88796 | 313.6777 | 148.6624
|  | 30 | 621 | 78.6204 | 306.7657 | 145.3866
|  | 32 | 581.2 | 81.26776 | 296.7726 | 140.6505
|  | 34 | 537.6 | 84.49897 | 285.4241 | 135.2721
|  | 36 | 475.3 | 89.86636 | 268.3767 | 127.1928
R = 2.11 [Ohm] (konstant) |  | 38 | 396 | 98.45402 | 244.9675 | 116.0984
C = 6.599 [nF] (konstant) | A | 40 | 298.2 | 113.4559 | 212.5763 | 100.747
fo = 1 / 2 * Pi * ( L * C ) ^ 0.5 [Hz] |  | 42 | 213.1 | 134.2114 | 179.7019 | 85.16678
XL = 2 * Pi * fo * L [Ohm]
Q = XL / R

## Tabelle3
Abhängigkeit der Induktivität von der Position der Spule
auf dem Ferritkern | [6 empty] | ELV RLC 9000 M |  |  | ELV RLC 9000 M |  | FLUKE 87 | FLUKE 189 |  | FLUKE 87 | FLUKE 189
Messung von L mittels RLC 9000 M (von ELV 1993) |  | A [mm] | L [µH] | fo [kHz] | XL [Ohm] | R serial |  |  | R parallel |  |  | [mVAC] | [µAAC] | R [Ohm] | [mVAC] | [µAAC] | R [Ohm]
[6 empty] | Rs [Ohm] |  | Q = XL/Rs | Rp [Ohm] |  | Q = XL/Rp
|  | >100 |  |  |  | 2.11 |  |  | 2.156 |  |  | 1.5 | 0.69 | 2173.913
|  | -6 | 162.9 | 153.5043 | 157.1164 | 2.129 |  | 73.79821 | 2.606 |  | 60.29025 | 54.1 | 1.69 | 32011.83
Ferrit-Kern: L=50 D=8 |  | -4 | 242.6 | 125.787 | 191.7372 | 2.13 |  | 90.01746 | 3.13 |  | 61.25788 | 80.4 | 2.42 | 33223.14
Spule: L=12.5 d=8 (innen) D=9 (aussen) |  | -2 | 340.6 | 106.1595 | 227.1869 | 2.135 |  | 106.4107 | 4.164 |  | 54.55977 | 114.4 | 3.38 | 33846.15 | 100 | 2.98 | 33557.05
Wicklungen: Kupfer-Lack-Draht (VERO-Fädeltechnik) |  | 0 | 429 | 94.59157 | 254.9703 | 2.14 |  | 119.145 | 5.376 |  | 47.42751 | 147 | 4.33 | 33949.19 | 100 | 3 | 33333.33
2x55 Windungen D = 0.15 mm (0.20 mm mit Lack) |  | 2 | 502.7 | 87.38293 | 276.004 | 2.143 |  | 128.7933 | 6.599 |  | 41.82513 | 175.5 | 5.07 | 34615.38 | 100 | 3 | 33333.33
|  | 4 | 557.6 | 82.96973 | 290.6848 | 2.146 |  | 135.4542 | 7.652 |  | 37.98808 | 196.3 | 5.6 | 35053.57 | 100 | 3.01 | 33222.59
|  | 6 | 600.1 | 79.97776 | 301.5593 | 2.147 |  | 140.4561 | 8.581 |  | 35.14268 | 210.7 | 5.95 | 35411.76 | 100 | 3.03 | 33003.3
|  | 8 | 633.5 | 77.84088 | 309.8377 | 2.148 |  | 144.2447 | 9.361 |  | 33.09878 | 223.8 | 6.27 | 35693.78 | 100 | 3.03 | 33003.3
|  | 10 | 659.5 | 76.29106 | 316.1319 | 2.149 |  | 147.1065 | 10.02 |  | 31.55009 | 233.4 | 6.51 | 35852.53 | 100 | 3.03 | 33003.3
|  | 12 | 678.6 | 75.20975 | 320.677 | 2.15 |  | 149.1521 | 10.5 |  | 30.54067 | 240.7 | 6.68 | 36032.93 | 100 | 3.03 | 33003.3
|  | 14 | 694.5 | 74.34383 | 324.4121 | 2.151 |  | 150.8192 | 10.88 |  | 29.81729 | 245.5 | 6.83 | 35944.36 | 100 | 3.03 | 33003.3
|  | 16 | 702.6 | 73.91405 | 326.2984 | 2.151 |  | 151.6962 | 11.16 |  | 29.23821 | 248.2 | 6.89 | 36023.22 | 100 | 3.03 | 33003.3
|  | 18 | 707.5 | 73.65765 | 327.4343 | 2.152 |  | 152.1535 | 11.29 |  | 29.00215 | 250.3 | 6.95 | 36014.39 | 100 | 3.03 | 33003.3
|  | 20 | 706.5 | 73.70976 | 327.2028 | 2.152 |  | 152.0459 | 11.28 |  | 29.00734 | 249.9 | 6.94 | 36008.65 | 100 | 3.03 | 33003.3
|  | 22 | 700.3 | 74.03533 | 325.7639 | 2.152 |  | 151.3773 | 11.13 |  | 29.269 | 248.2 | 6.89 | 36023.22 | 100 | 3.03 | 33003.3
|  | 24 | 688.8 | 74.65081 | 323.0781 | 2.152 |  | 150.1292 | 10.86 |  | 29.74936 | 244.1 | 6.81 | 35844.35 | 100 | 3.03 | 33003.3
|  | 26 | 672.6 | 75.54446 | 319.2562 | 2.151 |  | 148.4222 | 10.44 |  | 30.5801 | 238.7 | 6.68 | 35733.53 | 100 | 3.03 | 33003.3
|  | 28 | 649.3 | 76.88796 | 313.6777 | 2.149 |  | 145.9645 | 10.01 |  | 31.33643 | 231 | 6.49 | 35593.22 | 100 | 3.03 | 33003.3
|  | 30 | 621 | 78.6204 | 306.7657 | 2.146 |  | 142.9476 | 9.388 |  | 32.67636 | 220.2 | 6.23 | 35345.1 | 100 | 3.02 | 33112.58
|  | 32 | 581.2 | 81.26776 | 296.7726 | 2.142 |  | 138.5493 | 8.531 |  | 34.78755 | 210.5 | 5.99 | 35141.9 | 100 | 3.02 | 33112.58
|  | 34 | 537.6 | 84.49897 | 285.4241 | 2.138 |  | 133.5005 | 7.53 |  | 37.90492 | 189.8 | 5.47 | 34698.35 | 100 | 3.02 | 33112.58
|  | 36 | 475.3 | 89.86636 | 268.3767 | 2.137 |  | 125.5857 | 6.407 |  | 41.88805 | 167.7 | 4.9 | 34224.49 | 100 | 3.02 | 33112.58
R = 2.11 [Ohm] (konstant) |  | 38 | 396 | 98.45402 | 244.9675 | 2.132 |  | 114.9003 | 5.356 |  | 45.73703 | 142.1 | 4.2 | 33833.33 | 100 | 3.01 | 33222.59
C = 6.599 [nF] (konstant) | A | 40 | 298.2 | 113.4559 | 212.5763 | 2.126 |  | 99.98883 | 3.803 |  | 55.89699 | 102.9 | 3.08 | 33409.09 | 100 | 3 | 33333.33
fo = 1 / 2 * Pi * ( L * C ) ^ 0.5 [Hz] |  | 42 | 213.1 | 134.2114 | 179.7019 | 2.121 |  | 84.72508 | 3.083 |  | 58.288 | 72.6 | 2.2 | 33000
XL = 2 * Pi * fo * L [Ohm] |  | >100 |  |  |  | 2.11 |  |  | 2.154 |  |  | 1.6 | 0.69 | 2318.841
Q = XL / R