## Tabelle1
Berechnungsblatt Dosierung Salzsäure (Luftregeneriertes CuCl-Ätzen
Gelb = Eingabefelder, Grau=Ergebnisse

35	0,000035	µm	Kupferdicke			Dichte Cu	8920	[kg / m^3]
160	0,16	mm	Länge			molare Masse Cu	64,546	g / mol
100	0,1	mm	Breite			Molariät der Salzsäure	7,5	Mol / l
50%			Kupferdeckung Lage 1
50%			Kupferdeckung Lage 2

560,00	5,60E-007		Volumen Cu		% HCl	g HCl/l	Molarität mol/l
5,00		g	Menge Kupfer		10,5	110	3,06
0,08		mol	Menge Kupfer Mol		15,5	166	4,61
					20,4	224	6,22
Ätzformel		CuCl2 + Cu → 2 CuCl			22,3	248	6,89
Regenerationsformel		2HCl + 2CuCl + O → 2CuCl2 + H20			24,3	272	7,56
					26,2	296	8,22
0,15		mol	Bedarf Hcl (mol)		28,2	321	8,92
20,64		ml	HCl		30,1	347	9,64
					32,1	372	10,23
					34,2	400	11,11
					36,2	428	11,89
					38,3	456	12,67
					40,4	485	13,47
					Quelle Wikipedia