## Tabelle1
Berechnungsblatt Dosierung Salzsäure (Luftregeneriertes CuCl-Ätzen
Gelb = Eingabefelder, Grau=Ergebnisse

35	0.000035	µm	Kupferdicke			Dichte Cu	8920	[kg / m^3]
160	0.16	mm	Länge			molare Masse Cu	64.546	g / mol
100	0.1	mm	Breite			Molariät der Salzsäure	7.5	Mol / l
50%			Kupferdeckung Lage 1			Dichte der Salzsäure	1.12	g/cm³
50%			Kupferdeckung Lage 2

560.00	5.60E-007		Volumen Cu		% HCl	g HCl/l	Molarität mol/l	Dichte (g/cm³)
5.00		g	Menge Kupfer		10.5	110	3.06	1.050
0.08		mol	Menge Kupfer Mol		15.5	166	4.61	1.075
					20.4	224	6.22	1.110
Ätzformel		CuCl2 + Cu → 2 CuCl			22.3	248	6.89	1.110
Regenerationsformel		2HCl + 2CuCl + O → 2CuCl2 + H20			24.3	272	7.56	1.120
					26.2	296	8.22	1.130
0.15		mol	Bedarf Hcl (mol)		28.2	321	8.92	1.140
20.64		ml	HCl		30.1	347	9.64	1.150
					32.1	372	10.23	1.160
					34.2	400	11.11	1.170
					36.2	428	11.89	1.180
Dichterechner					38.3	456	12.67	1.190
Volumen alt		1.0	l		40.4	485	13.47	1.200
Dichte alt		1.340	g/cm³		Quelle Wikipedia
Volumen HCL		750	ml
Volumen H2O		0	ml
Menge HCL		205.09	g
Menge Wasser aus Hcl		634.91	g oder ml
Volumen neu		1.75	l
Dichte neu		1.246	g/cm³